## Feuille 1
GMT080 | m² | Façade simple paroi, en maçonnerie de briques en terre cuite à isolation rapportée, pose à joint traditionnel, à revêtir.
Façade simple paroi, de 14 cm d'épaisseur, en maçonnerie de brique creuse en terre cuite (H-16), à revêtir, 24x19x14 cm, avec joints horizontaux et verticaux de 10 mm d'épaisseur, pose avec du mortier de ciment confectionné sur chantier, avec 250 kg/m³ de ciment, couleur grise, dosage 1:6, fourni en sacs. Linteau en maçonnerie renforcée de briques coupées à revêtir; montage et démontage d'étai. Revêtement des abouts de plancher avec pièces céramiques et des faces extérieures des poteaux avec briques coupées, placées avec le même mortier utilisé dans la pose de la maçonnerie.
Code interne |  | Désignation | Quantité | Unité | Prix unitaire | Prix total
mt04lcc010e |  | Brique creuse en terre cuite (H-16), à revêtir, 24x19x14 cm, pour utilisation en maçonnerie protégée (pièce en P), densité 780 kg/m³, selon NF EN 771-1. | 22 | U | 293.35 | 6453.7
mt08aaa010a |  | Eau. | 0.01 | m³ | 1089.22 | 10.89
mt01arg005a |  | Sable de carrière, pour mortier confectionné sur le chantier. | 0.022 | t | 11641.9 | 256.12
mt08cem000a |  | Ciment gris en sacs. | 4.213 | kg | 79.15 | 333.46
mt07aco055e |  | Barres en acier haute adhérence, Fe E 500, de divers diamètres. | 0.4 | kg | 753.4 | 301.36
mt01arg000a |  | Sable criblé. | 0.001 | m³ | 16285.8 | 16.29
mt01arg001ag |  | Gros granulats homogénéisés, de taille maximale 12,5 mm. | 0.001 | m³ | 17579.3 | 17.58
mt18bdb010a800 |  | Tomette, finition mat ou naturel, 8,00F CFA/m², selon NF EN 14411. | 0.135 | m² | 5247.66 | 708.43
mt50spa050m |  | Grosse planche en bois de pin, dimensions 20x7,2 cm. | 0.001 | m³ | 384533 | 384.53
mt50spa081a |  | Étai métallique télescopique, allant jusqu'à 3 m de hauteur. | 0.003 | U | 16856.4 | 50.57
mt50spa101 |  | Clous en acier. | 0.011 | kg | 1638.99 | 18.03
mq06hor010 |  | Bétonnière électrique avec une capacité de gâchage de 160 l. | 0.01 | h | 1645.24 | 16.45
mo021 |  | Compagnon professionnel III/CP2 construction pour des travaux de maçonnerie. | 0.586 | h | 1654.86 | 969.75
mo114 |  | Ouvrier d'exécution I/OE1 construction pour des travaux de maçonnerie. | 0.492 | h | 935.45 | 460.24
|  | Frais de chantier des unités d'ouvrage | 2 | % | 9997.4 | 199.95
Coût d'entretien décennal: 509,87F CFA les 10 premières années. |  |  |  |  | Montant total HT: | 10197.4