## Feuille 1
EKM030 | m² |  | Barrière anti-radon du côté extérieur d'un mur en béton en contact avec le terrain, avec des complexes multicouches.
Barrière anti-radon du côté extérieur d'un mur en béton en contact avec le terrain, avec un niveau de référence d'exposition au radon 150 Bq/m³, avec complexe multicouche, de 4 mm d'épaisseur, 0,3 kg/m² de masse surfacique, constitué de deux couches de mousse de polyéthylène réticulé et deux feuilles d'aluminium, et coefficient de diffusion-perméabilité au radon 1x10-13 m²/s, non adhérée. Mise en place: avec des recouvrements. Exhalation de radon prévue à travers la barrière de protection: 0,06 Bq/m²·h. Comprend le ruban adhésif double face, pour le scellement des recouvrements. Le prix ne comprend pas la couche antipoinçonnante.
Code interne |  | Désignation |  | Quantité | Unité | Prix unitaire | Prix total
mt16pti100a |  | Ruban adhésif double face, en caoutchouc butylique, de 6 mm d'épaisseur et 6 mm de largeur. |  | 0.7 | m | 48.75 | 34.13
mt16pti010a |  | Complexe multicouche, de 4 mm d'épaisseur, 0,3 kg/m² de masse surfacique, constitué de deux couches de mousse de polyéthylène réticulé et deux feuilles d'aluminium, et coefficient de diffusion-perméabilité au radon 1x10-13 m²/s. |  | 1.1 | m² | 5256.94 | 5782.63
mo029 |  | Compagnon professionnel III/CP2 poseur de membranes d'étanchéité. |  | 0.106 | h | 1654.86 | 175.42
mo067 |  | Ouvrier professionnel II/OP poseur de membranes d'étanchéité. |  | 0.16 | h | 972.98 | 155.68
|  | Frais de chantier des unités d'ouvrage |  | 2 | % | 6147.86 | 122.96
Coût d'entretien décennal: 313,54F CFA les 10 premières années. | [5 empty] | Montant total HT: | 6270.82