## Feuille 1
ETI010 | m | Joint de dilatation en toiture terrasse chaude, accessible. Imperméabilisation avec des membranes bitumineuses.
Joint de dilatation en toiture terrasse chaude, accessible, végétalisée, type conventionnelle, avec nappe drainante. Imperméabilisation: deux bandes adhérentes, de membrane en bitume modifié par élastomère SBS, LBM(SBS)-30-FP, avec une armature de feutre de polyester renforcé et stabilisé de 150 g/m², de surface non protégée, totalement adhérées au support avec un chalumeau, de chaque côté de la liaison, impression préalable avec émulsion bitumineuse anionique avec charges; bande de renfort de 50 cm de largeur, réalisée à partir de membrane en bitume modifié par élastomère SBS, LBM(SBS)-40-FP, avec une armature de feutre de polyester non tissé de 160 g/m², de surface non protégée, en formant un pli sans adhérer dans la zone du joint; cordon de remplissage pour joint de dilatation, de mastic avec une base bitumineuse type BH-II, de 20 mm de diamètre; et bande de finalisation de 33 cm de largeur, réalisée à partir de membrane en bitume modifié par élastomère SBS, LBM(SBS)-50/G-FP, avec une armature de feutre de polyester renforcé et stabilisé de 150 g/m², avec une autoprotection minérale de couleur verte, avec résistance à la pénétration des racines soudée à l'imperméabilisation de la toiture, en formant un pli sans adhérer dans la zone du joint, sur le cordon de remplissage.
Code interne |  | Désignation | Quantité | Unité | Prix unitaire | Prix total
mt14iea020c |  | Émulsion bitumineuse anionique avec charges. | 0.18 | kg | 2887.5 | 519.75
mt14lba010i |  | Membrane en bitume modifié par élastomère SBS, LBM(SBS)-30-FP, de 3 mm d'épaisseur, masse nominale 3 kg/m², avec une armature de feutre de polyester renforcé et stabilisé de 150 g/m², de surface non protégée. Selon NF EN 13707. | 0.6 | m² | 3770.73 | 2262.44
mt14lba010g |  | Membrane en bitume modifié par élastomère SBS, LBM(SBS)-40-FP, de 3,5 mm d'épaisseur, masse nominale 4 kg/m², avec une armature de feutre de polyester non tissé de 160 g/m², de surface non protégée. Selon NF EN 13707. | 0.525 | m² | 6063.74 | 3183.46
mt15sja010i |  | Cordon de remplissage pour joint de dilatation, de mastic avec une base bitumineuse type BH-II, de 20 mm de diamètre. | 1.05 | m | 2119.76 | 2225.75
mt14lga010oc |  | Membrane en bitume modifié par élastomère SBS, LBM(SBS)-50/G-FP, de 3,5 mm d'épaisseur, masse nominale 5 kg/m², avec une armature de feutre de polyester renforcé et stabilisé de 150 g/m², avec une autoprotection minérale de couleur verte, avec résistance à la pénétration des racines. Selon NF EN 13707. | 0.33 | m² | 9070.13 | 2993.14
mo029 |  | Compagnon professionnel III/CP2 poseur de membranes d'étanchéité. | 0.171 | h | 1654.86 | 282.98
mo067 |  | Ouvrier professionnel II/OP poseur de membranes d'étanchéité. | 0.171 | h | 972.98 | 166.38
|  | Frais de chantier des unités d'ouvrage | 2 | % | 11633.9 | 232.68
Coût d'entretien décennal: 17.562,54F CFA les 10 premières années. |  |  |  |  | Montant total HT: | 11866.6